## Hoja1
Aleación | Tipo | k [W/m·K] | T [°C] | Fusión [°C] (aprox)
Aluminum | Puro | 236 | 0 | 660
Aluminum - Duralumin | Aleación | 164 | 20 | 650
Aluminum - Silumin | Aleación | 164 | 20 | 577
Aluminum alloy 2014, annealed | Aleación | 190 | 20 | 507
Aluminum alloy 3003, rolled | Aleación | 190 | 20 | 643
Aluminum alloy 360 | Aleación | 150 | 20 | 575
Aluminum bronze | Aleación | 70 | 20 | 1027
Antimony | Puro | 25.5 | 0 | 631
Beryllium | Puro | 218 | 0 | 1287
Beryllium copper 25 | Aleación | 80 | 20 | 870
Bismuth | Puro | 8.2 | 0 | 271
Boron | Puro | 31.7 | 0 | 2076
Cadmium | Puro | 97.5 | 0 | 321
Cesium | Puro | 36.1 | 0 | 28.5
Chromium | Puro | 94.8 | 0 | 1907
Cobalt | Puro | 104 | 0 | 1495
Copper | Puro | 401 | 0 | 1085
Copper - Admiralty Brass | Aleación | 111 | 20 | 900
Copper - Aluminum Bronze (95% Cu, 5% Al) | Aleación | 83 | 20 | 1027
Copper - Brass (Yellow Brass) | Aleación | 111 | 20 | 920
Copper - Bronze (75% Cu, 25% Sn) | Aleación | 26 | 20 | 950
Copper - Cartridge Brass | Aleación | 120 | 20 | 920
Copper - Constantan (60% Cu, 40% Ni) | Aleación | 22.7 | 20 | 1200
Copper - German Silver (Maillechort) | Aleación | 24.9 | 20 | 900
Copper - Phosphor bronze | Aleación | 50 | 20 | 900
Copper - Red Brass | Aleación | 61 | 20 | 920
Cupronickel | Aleación | 29 | 20 | 1200
Germanium | Puro | 66.7 | 0 | 938
Gold | Puro | 318 | 0 | 1064
Hafnium | Puro | 23.3 | 0 | 2233
Hastelloy C | Aleación | 12 | 20 | 1390
Incoloy | Aleación | 12 | 20 | 1390
Inconel | Aleación | 15 | 20 | 1390
Indium | Puro | 83.7 | 0 | 157
Iridium | Puro | 148 | 0 | 2446
Iron | Puro | 83.5 | 0 | 1538
Lead | Puro | 35.5 | 0 | 327
Lithium | Puro | 79.2 | 0 | 180
Magnesium | Puro | 157 | 0 | 650
Magnesium alloy AZ31B | Aleación | 100 | 20 | 620
Manganese | Puro | 7.68 | 0 | 1246
Mercury | Puro | 28.9 | -73 | -39
Molybdenum | Puro | 139 | 0 | 2623
Monel | Aleación | 26 | 20 | 1300
Nickel | Puro | 94 | 0 | 1455
Niobium | Puro | 53.3 | 0 | 2477
Osmium | Puro | 61 | 20 | 3033
Palladium | Puro | 75.5 | 20 | 1554
Platinum | Puro | 71.5 | 0 | 1768
Plutonium | Puro | 8 | 20 | 639
Potassium | Puro | 104 | 0 | 63.5
Rhenium | Puro | 48.6 | 0 | 3180
Rhodium | Puro | 151 | 0 | 1964
Rubidium | Puro | 58.3 | 0 | 39.3
Selenium | Puro | 0.52 | 20 | 221
Silicon | Puro | 168 | 0 | 1414
Silver | Puro | 428 | 0 | 961
Sodium | Puro | 135 | 0 | 97.8
Solder 50-50 | Aleación | 50 | 20 | 183
Steel - Carbon, 0.5% C | Aleación | 54 | 20 | 1460
Steel - Carbon, 1% C | Aleación | 43 | 20 | 1470
Steel - Carbon, 1.5% C | Aleación | 36 | 20 | 1480
Steel - Chrome Nickel, 15% Cr, 10% Ni | Aleación | 19 | 20 | 1400
Steel - Chrome Nickel, 20% Cr, 15% Ni | Aleación | 15.1 | 20 | 1400
Steel - Chrome, 1% Cr | Aleación | 61 | 20 | 1480
Steel - Chrome, 10% Cr | Aleación | 31 | 20 | 1480
Steel - Chrome, 5% Cr | Aleación | 40 | 20 | 1480
Steel - Hastelloy B | Aleación | 10 | 20 | 1390
Steel - Hastelloy C | Aleación | 8.7 | 20 | 1390
Steel - Manganese, 1% Mn | Aleación | 50 | 20 | 1460
Steel - Nickel Chrome, 40% Ni, 15% Cr | Aleación | 11.6 | 20 | 1400
Steel - Nickel Chrome, 80% Ni, 15% Cr | Aleación | 17 | 20 | 1400
Steel - Nickel, 10% Ni | Aleación | 26 | 20 | 1450
Steel - Nickel, 20% Ni | Aleación | 19 | 20 | 1450
Steel - Nickel, 40% Ni | Aleación | 10 | 20 | 1450
Steel - Nickel, 60% Ni | Aleación | 19 | 20 | 1450
Steel - Stainless, Type 304 | Aleación | 14.4 | 20 | 1400
Steel - Stainless, Type 347 | Aleación | 14.3 | 20 | 1400
Steel - Tungsten, 1% W | Aleación | 66 | 20 | 1450
Tantalum | Puro | 57.4 | 0 | 3017
Thorium | Puro | 42 | 20 | 1750
Tin | Puro | 68.2 | 0 | 232
Titanium | Puro | 22.4 | 0 | 1668
Tungsten | Puro | 182 | 0 | 3422
Uranium | Puro | 27 | 0 | 1132
Vanadium | Puro | 31.3 | 0 | 1910
Zinc | Puro | 122 | 0 | 419
Zirconium | Puro | 23.2 | 0 | 1855